## Feuille 1
FSM040 | m² |  | Sol industriel en béton traité superficiellement avec recouvrement cémenteux.
Sol industriel, apte pour sous-sols, constitué de: dallage en béton avec ajout de fibres de 20 cm d'épaisseur, réalisé avec béton non armé confectionné sur le chantier BCN: CPJ-CEM II/A 32,5 - P - B 16 - 15/25 - E: 1 - NA - P 18-305, coulage avec des moyens manuels avec un contenu de fibres sans fonction structurale, fibres de verre résistant aux alcalins (AR) de 2 kg/m³, extension et vibrage manuel via règle vibrante; et application sur le béton frais de couche de roulement en mortier durcisseur CT - C60 - F10 - A6, selon NF EN 13813, couleur grise (5 kg/m²), avec finition superficielle via lissage et polissage mécaniques. Le prix ne comprend ni la base du dallage ni l'exécution et le scellement des joints.
Code interne |  | Désignation |  | Quantité | Unité | Prix unitaire | Prix total
mt08aaa010a |  | Eau. |  | 0.038 | m³ | 1054.78 | 40.08
mt01arg000a |  | Sable criblé. |  | 0.09 | m³ | 16005 | 1440.45
mt01arg001ar |  | Gros granulats homogénéisés, de taille maximale 15/25 mm. |  | 0.169 | m³ | 17091.9 | 2888.53
mt08cem000a |  | Ciment gris en sacs. |  | 72.975 | kg | 76.65 | 5593.53
mt08fic020b |  | Fibres de verre résistant aux alcalins (AR), avec un contenu minimum de zirconium de 17,1%, de 13 mm de longueur et 13,5 microns de diamètre, avec 100 filaments par brin liés entre eux par un adhésif, limite élastique 74000 N/mm², résistance à la traction 1620 MPa, pour prévenir les fissures par retrait dans les éléments en béton, selon NF EN 15422. |  | 0.4 | kg | 6138.81 | 2455.52
mt09bnc010b |  | Mortier durcisseur, CT - C60 - F10 - A6, selon NF EN 13813, couleur grise, composé de ciment, granulats sélectionnés à quartz, pigments organiques et additifs, de basse porosité, avec une densité apparente de 1330 kg/m³, avec résistance aux huiles et à l'essence, une résistance à la compression de 75000 kN/m² et une résistance à l'abrasion selon la méthode Böhme NF EN 13892-3 de 6 cm³ / 50 cm². |  | 5 | kg | 429.72 | 2148.6
mq04dua020b |  | Dumper à décharge frontale de 2 t de charge utile. |  | 0.045 | h | 4869.44 | 219.12
mq06vib020 |  | Règle vibrante de 3 m. |  | 0.037 | h | 2453.11 | 90.77
mq06fra010 |  | Lisseuse mécanique à béton. |  | 0.643 | h | 2663.22 | 1712.45
mq06aca030 |  | Polisseuse pour revêtements en béton, composée de plateaux rotationnels auxquels est couplée une série de meules abrasives diamantées, refroidies avec de l'eau, avec système d'aspiration. |  | 0.232 | h | 6649.38 | 1542.66
mo121 |  | Compagnon professionnel III/CP2 chapiste spécialisé en revêtements de sols industriels. |  | 0.699 | h | 1887.12 | 1319.1
mo122 |  | Ouvrier professionnel II/OP chapiste spécialisé en revêtements de sols industriels. |  | 1.414 | h | 1209.92 | 1710.83
|  | Frais de chantier des unités d'ouvrage |  | 2 | % | 21161.6 | 423.23
Coût d'entretien décennal: 12.087,53F CFA les 10 premières années. | [5 empty] | Montant total HT: | 21584.9